## Sheet1
1)再生加熱アスファルト混合物のチェック表（２－１）
試験内容 | 試験項目 |  | 基準値 |  |  |  | 検査値 | 検査日 | 適否
①再生骨材に関する品質・性能試験について
・アスファルト コンクリート 再生骨材（13～0） | 旧アスファルト含有量 |  | ３．８％以上
| 旧アスファルトの性状 | 針入度1/10mm | ２０以上
|  | 圧裂係数Mpa/mm | １．７０以下
| 骨材の微粒分量試験で75μmを通過する量 |  | ５％以下
②再生加熱アスファルト混合物に関する品質・性能試験について | [6 empty] | 検査値 | 検査日 | 適否
|  |  | 再生粗粒度(20) [50]、(20)[75] | 再生密粒度(20) [50]、(20)[75] | 再生密粒度 (13)[50] | 再生細粒度 (13)[50]
所要骨材粒度（％） | ２６．５ |  | １００ | １００ | ―
| １９ |  | ９５～１００ | ９５～１００ | １００ | １００
| １３．２ |  | ７０～９０ | ７５～９０ | ９５～１００ | ９５～１００
| ４．７５ |  | ３５～５５ | ４５～６５ | ５５～７０ | ６５～８０
| ２．３６ |  | ２０～３５ | ３５～５０ | ３５～５０ | ５０～６５
| ０．６ |  | １１～２３ | １８～３０ | １８～３０ | ２５～４０
| ０．３ |  | ５～１６ | １０～２１ | １０～２１ | １２～２７
| ０．１５ |  | ４～１２ | ６～１６ | ６～１６ | ８～２０
| ０．０７５ |  | ２～７ | ４～８ | ４～８ | ４～１０
| 再生ｱｽﾌｧﾙﾄ量（％） |  | ４．５～６．０ | ５．０～７．０ | ５．０～７．０ | ６．０～８．０
マーシャル試験 | 突固め回数 |  | ５０又は７５ | ５０又は７５ | ５０又は７５ | ５０又は７５
| 安 定 度（KＮ） |  | ４．９以上 | ４．９（７．３５）以上 | ４．９（７．３５）以上 | ４．９以上
| フロー値（1/100cm） |  | ２０～４０ | ２０～４０ | ２０～４０ | ２０～４０
| 空 隙 率（％） |  | ３～７ | ３～６ | ３～６ | ３～６
| 飽 和 度（％） |  | ６５～８５ | ７０～８５ | ７０～８５ | ７０～８５
| 種類 |  | ４０～６０ | ６０～８０ | ８０～１００
再生アスファルトの品質 | 針入度（25℃） （1/10mm） |  | 40を超え60以下 | 60を超え80以下 | 80を超え100以下
| 軟化点（℃） |  | 47.0～55.0 | 44.0～52.0 | 42.0～50.0
| 伸度(15℃) （cm） |  | 10以上 | 100以上 | 100以上
| ﾄﾙｴﾝ可溶分（％） |  | 99.0以上 | 99.0以上 | 99.0以上
| 引火点（℃） |  | 260以上 | 260以上 | 260以上
| 薄膜加熱質量変化率(％) |  | 0.6以下 | 0.6以下 | 0.6以下
| 薄膜加熱針入度残留率(％) |  | 58以上 | 55以上 | 50以上
| 蒸発後の針入度比(％) |  | 110以下 | 110以下 | 110以下
| 密度(15℃) (g/cm3) |  | 1.000以上 | 1.000以上 | 1.000以上
1)再生加熱アスファルト混合物のチェック表（２－２）
試験内容 | 試験項目 |  | 基準値 |  |  |  | 検査値 | 検査日 | 適否
②再生加熱アスファルト混合物に関する品質・性能試験について
| 種類 |  | 改質Ⅱ型再生ｱｽﾌｧﾙﾄ
改質Ⅱ型再生アスファルトの標準的性状値 | 針入度（25℃） （1/10mm） |  | 40以上
| 軟化点（℃） |  | 56.0以上
| 伸度(7℃) （cm） |  | -
| 伸度(15℃) （cm） |  | 30以上
| 引火点（℃） |  | 260以上
| 薄膜加熱質量変化率(％) |  | 0.6以下
| 薄膜加熱針入度残留率(％) |  | 65以上
| ﾀﾌﾈｽ(25℃) (N･m) |  | 8.0以上
| ﾃﾅｼﾃｨ(25℃) (N･m) |  | 4.0以上
③安全性に関する試験結果について | [6 empty] | 検査値 | 検査日 | 適否
環境に対する安全性 アスファルトコンクリート再生骨材以外の場合 | 土壌溶出試験 カドミウム、鉛、六価クロム、砒素、総水銀、セレン、ふっ素及びほう素の試験 |  | 土壌汚染対策法施行規則第31条第1項に定める溶出量の環境基準
| 土壌含有量試験 カドミウム、鉛、六価クロム、砒素、総水銀、セレン、ふっ素及びほう素の試験 |  | 土壌汚染対策法施行規則第31条第2項に定める含有量の環境基準
一般廃棄物,下水汚泥又はそれらの焼却灰を溶融固化した道路用溶融スラグは、JIS A5032の基準に適合すること。なお「JIS A5032 表７ 単粒度溶融スラグ及び溶融スラグ細骨材の試験成績書」を添付すること。
道路用鉄鋼スラグは、JIS A5015の基準に適合すること。なお「JIS A5015 表8 道路用鉄鋼スラグ試験成績表［加熱アスファルト混合物及びれき（瀝）青安定処理（加熱混合）用鉄鋼スラグ］」を添付すること。