## 下層路盤材
2)再生路盤材のチェック表（下層路盤材） （２－１）
試験内容 | JIS試験番号 | 基準値 RC-４０ | 基準値 RC-３０ | 検査値 | 検査日 | 適否
①再生骨材に関する品質・性能試験について
愛知県建設部「標準仕様書」第２編第２章第３節（２－３－３ アスファルト舗装用骨材） ・ふるい分け試験 (ＲＣ４０～０) | JIS A1102 | JIS A5001 | JIS A5001
| 53以上 | １００
| 37.5 | ９５～１００ | １００
| 31.5 |  | ９５～１００
| 19 | ５０～８０ | ５５～８５
| 4.75 | １５～４０ | １５～４５
| 2.36 | ５～２５ | ５～３０
・すり減り減量 | JIS A1121 | 50％以下 | 50％以下
・使用骨材の425μmふる い通過分のＰＩ（塑性指 数） | 舗装調査・試験法便覧 Ｆ００５ | ６以下 | ６以下
・修正CBR試験 ｾﾒﾝﾄｺﾝｸﾘｰﾄ塊100％ | 舗装調査・試験法便覧 Ｅ００１ | ３０以上 | ３０以上
・修正CBR試験 ｱｽﾌｧﾙﾄﾄｺﾝｸﾘｰﾄ塊含有 | 舗装調査・試験法便覧 Ｅ００１ | ４０以上 | ４０以上
・高炉徐冷スラグのみ 呈色判定試験 | 舗装調査・試験法便覧5-1 E002（H19.6） 変色しないこと
・製鋼スラグ 水浸膨張比（％） | 舗装調査・試験法便覧5-1 E004（H19.6） 1.0以下
・製鋼スラグ エージング期間 | ６ヶ月以上（＊１）
（＊１）水硬性粒度調整鉄鋼スラグ、粒度調整鉄鋼スラグ、およびクラッシャラン鉄鋼スラグに用いる製鋼スラグは、６ヶ月以上エージングをしたものでなければならない。ただし、電気炉スラグを３ヶ月以上エージングした後の水浸膨張比が、0.6％以下となる場合、および製鋼スラグを促進エージングした場合は、エージング期間を短縮することができる。その場合でも、施工実績などを参考にし、膨張性が安定したことを確認する必要がある。
・不純物量 （ｾﾒﾝﾄｺﾝｸﾘｰﾄ塊を再生 資源に含む場合） | JIS A5021 附属書2 | 上限値 A:ガラス片 0.15% B:石こう及び石こうﾎﾞｰﾄﾞ片 0.03% C:その他無機質系ﾎﾞｰﾄﾞ 0.15% D:ﾌﾟﾗｽﾁｯｸ片 0.06% E:木片、紙くず等 0.03% F:ｱﾙﾐﾆｳﾑ、亜鉛以外の金属片 0.3% 不純物量の合計 0.3%
2)再生路盤材のチェック表（下層路盤材） （２－２）
②安全性に関する試験結果について
環境に対する安全性 （アスファルトコンクリート塊、コンクリート塊以外の場合） | 土壌溶出試験 カドミウム、鉛、六価クロム、砒素、総水銀、セレン、ふっ素及びほう素の試験 | 土壌汚染対策法施行規則第31条第1項に定める溶出量の環境基準
| 土壌含有量試験 カドミウム、鉛、六価クロム、砒素、総水銀、セレン、ふっ素及びほう素の試験 | 土壌汚染対策法施行規則第31条第2項に定める含有量の環境基準
一般廃棄物,下水汚泥又はそれらの焼却灰を溶融固化した道路用溶融スラグは、JIS A5032の基準に適合すること。なお「JIS A5032 表8 粒度調整溶融スラグ及びクラッシャラン溶融スラグの試験成績書」を添付すること。

## 再生歴青安定処理
2)再生路盤材のチェック表 再生加熱アスファルト安定処理混合物(40)[50]
試験内容 | JIS試験番号 |  | 基準値 | 検査値 | 検査日 | 適否
①再生骨材に関する品質・性能試験について
・アスファルトコンクリート 再生骨材（13～0） | 旧アスファルト含有量 |  | ３．８％以上
| 旧アスファルトの性状 | 針入度1/10mm | ２０以上
|  | 圧裂係数Mpa/mm | １．７０以下
| 骨材の微粒分量試験で75μmを通過する量 |  | ５％以下
所要骨材粒度（％） | 53以上 |  | 100
| 37.5 |  | ９５～１００
| 19 |  | ５０～１００
| 2.36 |  | ２０～６０
| 0.075 |  | ０～１０
| アスファルト量（％） |  | ３．５～４．５
マーシャル試験 | 突固め回数 |  | ５０
| 安 定 度（KN） |  | ３．４３以上
| フロー値（1/100ｃｍ） |  | １０～４０
| 空 隙 率（％） |  | ３～１２
使用骨材の425μmふるい通過分のＰＩ（塑性指数） | 舗装調査・試験法便覧 Ｆ００５ |  | ９以下
②安全性に関する試験結果について
環境に対する安全性 アスファルトコンクリート塊、コンクリート塊以外の場合 | 土壌溶出試験 カドミウム、鉛、六価クロム、砒素、総水銀、セレン、ふっ素及びほう素の試験 |  | 土壌汚染対策法施行規則第31条第1項に定める溶出量の環境基準
| 土壌含有量試験 カドミウム、鉛、六価クロム、砒素、総水銀、セレン、ふっ素及びほう素の試験 |  | 土壌汚染対策法施行規則第31条第2項に定める含有量の環境基準
一般廃棄物,下水汚泥又はそれらの焼却灰を溶融固化した道路用溶融スラグは、JIS A5032の基準に適合すること。なお「JIS A5032 表７ 単粒度溶融スラグ及び溶融スラグ細骨材の試験成績書」を添付すること。