## 総括
４）プレキャストコンクリート製品のチェック表(No.１)
試験内容 | JIS運用規格 | 基準値 | 検 査 値 | 検査日 | 適否
①再生資源骨材のアルカリ骨材反応について
注意 「ア」を最優先する。アルカリ総量が3.0kg／ｍ3以上になる場合は、「イ」のアルカリシリカ反応抑制効果のある混合セメントの使用、又は安全と認められる骨材「ウ」～「オ」を使用する抑制対策を講じなければならない。
アルカリ総量の抑制 | ア、コンクリート中のアルカリ総量の抑制 アルカリ総量が3.0kg／ｍ3以下
抑制効果のある混合セメントの使用 | イ、抑制効果のある混合セメント等の使用、JIS R 5211高炉セメント[B種又はC種]、JIS R 5213フライアッシュセメント[B種又はC種]
骨材の抑制対策 アルカリシリカ反応試験(高炉スラグは不要) | ウ、JIS A 1145（化学法）
エ、JIS A 1146（モルタルバー法）
オ、JIS A 1804（迅速法）
②外観、性能、形状寸法の許容誤差、配筋 |  | JIS等、会社の規定の基づく検査書
圧縮試験等については公的機関での３ヶ月以内の試験結果添付
③安全性に関する試験結果について
土壌溶出試験及び土壌含有量試験については、公的機関での３ヶ月以内の試験結果添付
環境に対する安全性 | 土壌溶出試験 カドミウム、鉛、六価クロム、砒素、総水銀、セレン、ふっ素及びほう素の試験 | 土壌汚染対策法施行規則第31条第1項に定める溶出量の環境基準
| 土壌含有量試験 カドミウム、鉛、六価クロム、砒素、総水銀、セレン、ふっ素及びほう素の試験 | 土壌汚染対策法施行規則第31条第2項に定める含有量の環境基準
・一般廃棄物,下水汚泥又はそれらの焼却灰を溶融固化したコンクリート用溶融スラグ骨材を用いる場合は、JIS A 5031の基準に適合していること。なお「JIS A 5031 表１２コンクリート用溶融スラグ粗骨材試験成績書または表13コンクリート用溶融スラグ細骨材試験成績書」を添付すること。
④凍結融解耐久性の必要区域（＊）を供給区域に含める場合は、JIS A5364による空気量の規定を満足するＡＥコンクリートを用いるとともに、凍結融解耐久性試験（試験方法はJIS A 1148）を行うこと。 相対動弾性係数85%以上 (ただし、凍結融解耐久性試験については、JIS A 5364に規定する材料及び製造方法で製造した製品の場合は、その結果の提出を省略することが出来る。）
（＊）区域は、豊田市の一部（旧旭町・稲武町）・設楽町・東栄町・豊根村）とする。

## 骨材-1
４）プレキャストコンクリート製品のチェック表（No.2）
⑤砂利及び砂 | 運用規格 | 基準値 | 検 査 値 | 検査日 | 適否
・砂利 | JIS A 5308 附属書A
粒度 | JIS A 1102 | JIS A 5308 附属書A 表A.3 | 添付書類照合
絶乾密度 | JIS A 1109及びJIS A 1110 | 2.5g/cm3以上
吸水率 | JIS A 1109及びJIS A 1110 | 3.0%以下
粘土塊量 | JIS A 1137 | 0.25%以下
微粒分量 | JIS A 1103 | 1.0%以下
安定性 | JIS A 1122 | 12%以下
すりへり減量 | JIS A 1121 | 35%以下
・砂 | JIS A 5308 附属書A
粒度 | JIS A 1102 | JIS A 5308 附属書A 表A.3 | 添付書類照合
絶乾密度 | JIS A 1109及びJIS A 1110 | 2.5g/cm3以上
吸水率 | JIS A 1109及びJIS A 1110 | 3.5%以下
粘土塊量 | JIS A 1137 | 1.0%以下
微粒分量 | JIS A 1103 | 3.0%以下
有機不純物 | JIS A 1105 | 同じ，又は淡い
塩化物量（NaCl） | JIS A 5002の5.5 | 0.04%以下
安定性 | JIS A 1122 | 10%以下

## 骨材-2
４）プレキャストコンクリート製品のチェック表（No.３）
⑥コンクリート用砕石及び砕砂 | JIS運用規格 | 基準値 | 検 査 値 | 検査日 | 適否
・砕 石 | JIS A 5005
絶乾密度 | JIS A 1109及びJIS A 1110 | 2.5g/cm3以上
吸水率 | JIS A 1109及びJIS A 1110 | 3.0%以下
安定性試験における損失質量分率 | JIS A 1122 | 12%以下
すりへり減量 | JIS A 1121 | 40%以下
粒度及び粗粒率 | JIS A 1102 | JIS A 5005 表4 | 添付書類照合
粒形判定実積率 | JIS A 5005の7.6の試験 | 56%以上(※1)
微粒分量 | JIS A 1103 | 3.0%以下(※2)
アルカリシリカ反応試験 （化学法） | JIS A 1145(化学法)
アルカリシリカ反応試験 （モルタルバー法） | JIS A 1146(モルタルバー法)
・砕 砂 | JIS A 5005
絶乾密度 | JIS A 1109及びJIS A 1110 | 2.5g/cm3以上
吸水率 | JIS A 1109及びJIS A 1110 | 3.0%以下
安定性試験における損失質量分率 | JIS A 1122 | 10%以下
粒度及び粗粒率 | JIS A 1102 | JIS A 5005 表4 | 添付書類照合
粒形判定実積率 | JIS A 5005の7.6の試験 | 54%以上
微粒分量 | JIS A 1103 | 9.0%以下
アルカリシリカ反応試験 （化学法） | ＪＩＳ Ａ1145（化学法）
アルカリシリカ反応試験 （モルタルバー法） | ＪＩＳ Ａ1146（モルタルバー法）
※1：この規定は、砕石8040、砕石6040及び砕石4020には適用しない。
※2：砕石について、粒形判定実積率が58%以上の場合は、骨材の粒の大きさによる区分にかかわらず、微粒分量の最大値を5.0%とすることができる。
⑦高炉スラグ骨材 | JIS運用規格 | 基準値 | 検 査 値 | 検査日 | 適否
・粗骨材 Ｌ | JIS A 5011-1
絶乾密度 | JIS A 1110 | 2.2g/cm3以上
吸水率 ％ | JIS A 1110 | 6.0%以下
単位容積質量 | JIS A 1104 | 1.25kg/L以上
粒度及び粗粒率 | JIS A 1102 | JIS A 5011-1 表6 | 添付書類照合
微粒分量 | JIS A 1103 | 5.0%未満
・粗骨材 Ｎ | JIS A 5011-1
絶乾密度 | JIS A 1110 | 2.4g/cm3以上
吸水率 ％ | JIS A 1110 | 4.0%以下
単位容積質量 | JIS A 1104 | 1.35kg/L以上
粒度及び粗粒率 | JIS A 1102 | JIS A 5011-1 表6 | 添付書類照合
微粒分量 | JIS A 1103 | 5.0%未満
・細骨材 | JIS A 5011-1
絶乾密度 | JIS A 1109 | 2.5g/cm3以上
吸水率 | JIS A 1109 | 3.0％以下
単位容積質量 | JIS A 1104 | 1.45kg/L以上
粒度及び粗粒率 | JIS A 1102 | JIS A 5011-1 表7 | 添付書類照合
微粒分量 | JIS A 1103 | 7.0%未満

## 骨材-3
４）プレキャストコンクリート製品のチェック表（No.４）
⑧フェロニッケルスラグ骨材（細骨材） | JIS運用規格 | 基準値 | 検 査 値 | 検査日 | 適否
絶乾密度 | JIS A 1109 | 2.7g/cm3以上
吸水率 | JIS A 1109 | 3.0%以下
単位容積質量 | JIS A 1104 | 1.50kg/L以上
粒度及び粗粒率 | JIS A 1102 | JIS A 5011-2 表7 | 添付書類照合
微粒分量 | JIS A 1103 | JIS A 5011-2 表8
⑨銅スラグ骨材（細骨材） | JIS運用規格 | 基準値 | 検 査 値 | 検査日 | 適否
絶乾密度 | JIS A 1109 | 3.2g/cm3以上
吸水率 | JIS A 1109 | 2.0%以下
単位容積質量 | JIS A 1104 | 1.80kg/L以上
粒度及び粗粒率 | JIS A 1102 | JIS A 5011-3 表5 | 添付書類照合
微粒分量 | JIS A 1103 | JIS A 5011-3 表6
⑩電気炉酸化スラグ | JIS運用規格 | 基準値 | 検 査 値 | 検査日 | 適否
・粗骨材 N | JIS A 5011-4
絶乾密度 | JIS A 1110 | 3.1～4.0g/cm3未満
吸水率 ％ | JIS A 1110 | 2.0%以下
単位容積質量 | JIS A 1104 | 1.6kg/L以上
粒度及び粗粒率 | JIS A 1102 | JIS A 5011-4 表7 | 添付書類照合
微粒分量 | JIS A 1103 | 5.0%未満
・粗骨材 H | JIS A 5011-4
絶乾密度 | JIS A 1110 | 4.0～4.5g/cm3未満
吸水率 ％ | JIS A 1110 | 2.0%以下
単位容積質量 | JIS A 1104 | 2.0kg/L以上
粒度及び粗粒率 | JIS A 1102 | JIS A 5011-4 表7 | 添付書類照合
微粒分量 | JIS A 1103 | 5.0%未満
・細骨材 N | JIS A 5011-4
絶乾密度 | JIS A 1109 | 3.1～4.0g/cm3未満
吸水率 ％ | JIS A 1109 | 2.0%以下
単位容積質量 | JIS A 1104 | 1.8kg/L以上
粒度及び粗粒率 | JIS A 1102 | JIS A 5011-4 表8 | 添付書類照合
微粒分量 | JIS A 1103 | 7.0%未満
・細骨材 H | JIS A 5011-4
絶乾密度 | JIS A 1109 | 4.0～4.5g/cm3未満
吸水率 ％ | JIS A 1109 | 2.0%以下
単位容積質量 | JIS A 1104 | 2.2kg/L以上
粒度及び粗粒率 | JIS A 1102 | JIS A 5011-4 表8 | 添付書類照合
微粒分量 | JIS A 1103 | 7.0%未満

## 骨材-4
４）プレキャストコンクリート製品のチェック表（No.５）
⑪一般廃棄物溶融スラグ | 運用規格 | 基準値 | 検 査 値 | 検査日 | 適否
・粗骨材 | JIS A 5031
絶乾密度 | JIS A 1110 | 2.5g/cm3以上
吸水率 | JIS A 1110 | 3.0%以下
安定性 | JIS A 1122 | 12%以下
粒形判定実積率 | JIS A 5005 | 55%以上
微粒分量 | JIS A 1103 | 1.0%以下
粒度及び粗粒率 | JIS A 1102 | JIS A 5031 表6 | 添付書類照合
・細骨材 | JIS A 5031
絶乾密度 | JIS A 1109 | 2.5g/cm3以上
吸水率 | JIS A 1109 | 3.0%以下
安定性 | JIS A 1122 | 10%以下
粒形判定実積率 | JIS A 5005 | 53%以上
微粒分量 | JIS A 1103 | 7.0%以下
粒度及び粗粒率 | JIS A 1102 | JIS A 5031 表7 | 添付書類照合
試験内容 | JIS運用規格 | 基準値 | 検 査 値 | 検査日 | 適合
⑫キューポラスラグ
・粗骨材 | JIS A 5005を準用
粒度及び粗粒率 | JIS A 5005 | JIS A 5005 表4 | 添付書類照合
アルカリシリカ反応試験 （化学法） | ＪＩＳ Ａ1145(化学法)
アルカリシリカ反応試験 （モルタルバー法） | ＪＩＳ Ａ1146(モルタルバー法)
絶乾密度 | JIS A 1110 | 2.5g/cm3以上
吸水率 | JIS A1110 | 3.0%以下
安定性 | JIS A1122 | 12%以下
すりへり減量 | JIS A 1121 | 40%以下
骨材の微粒分量 | JIS A 1103 | 3.0%以下
粒形判定実積率 | JIS A 5005 | 56%以上
・細骨材 | JIS A 5005を準用
粒度及び粗粒率 | JIS A 5005 | JIS A 5005 表4 | 添付書類照合
アルカリシリカ反応試験 （化学法） | ＪＩＳ Ａ1145(化学法)
アルカリシリカ反応試験 （モルタルバー法） | ＪＩＳ Ａ1146(モルタルバー法)
絶乾密度 | JIS A 1109 | 2.5g/cm3以上
吸水率 | JIS A 1109 | 3.0%以下
安定性 | JIS A 1122 | 10%以下
骨材の微粒分量 | JIS A 1103 | 9.0%以下
粒形判定実積率 | JIS A 5005 | 54%以上

## 金属含有率一覧
プレキャストコンクリート製品のチェック表（No.6） | [8 empty] | 化学成分一覧
| 酸化カル シウム CaO | 酸化マグネシウム MgO | 全硫黄 S | 三酸化 硫黄 SO3 | 金属 アルミニュウム | 全鉄 FeO | 金属鉄 Fe | 塩化物量 NaCl | 塩基度 CaO/SiO2
⑦高炉スラグ骨材 | 45.0%以下 |  | 2.0%以下 | 0.5%以下 |  | 3.0%以下
⑧フェロニッケルスラグ骨材（細骨材） | 15.0%以下 | 40.0%以下 | 0.5%以下 |  |  | 13.0%以下 | 1.0%以下
⑨銅スラグ骨材（細骨材） | 12.0%以下 |  | 2.0%以下 | 0.5%以下 |  | 70.0%以下 |  | 0.03%以下
⑩電気炉酸化スラグ | 40.0%以下 | 10.0%以下 |  |  |  | 50.0%以下 |  |  | 2.0%以下
⑪一般廃棄物溶融スラグ | 45.0%以下 |  | 2.0%以下 | 0.5%以下 | モルタルの膨張率が2.0%以下 |  | 1.0%以下 | 0.04%以下
チェック用
検査日
適 否